## ①評価基準
資料３－１
性能評価マトリクスおよび評価指標について
| 大項目 NO | 検討時 ＮＯ | 評価項目 | 性能低下評価 |  |  | 性能不足評価 |  |  | 性能への影響 |  |  |  |  | 評価の範囲 |  | 最大 評価値 | 最大 評価値 合計 | 組み合わせ
|  |  |  | 小項目 NO | 検討時 ＮＯ | 評価指標 | 小項目 NO | 検討時 ＮＯ | 評価指標 | 安全性 | 使用性 | 復旧性 | 第三者 | 耐久性 | 性能低下 | 性能不足 |  |  | 対象NO | 合計
1 | 1 | 1 | ＰＣ橋のＰＣ鋼材の断面減少及び破断により構造の安全性に影響する可能性 | 1 | 1 | PC鋼材の損傷 主桁の損傷状態 | 1 | 2 | ケーブル定着部状況 （上縁定着） | ● |  | ● |  | ● | Ⅰ,Ⅱ,Ⅲ | Ⅰ | 50 | 50 | - | -
2 | 2 | 3 | 損傷の発生により、構造の安全性に影響する可能性 | 1 | 7 | 曲げモーメントの大きな支間中央部の損傷 |  |  |  | ● | ● | ● |  |  | Ⅱ | - | 10 | 10 | - | -
3 |  |  |  | 2 | 8 | 橋台・橋脚の傾き |  |  |  | ● |  | ● |  | ● | Ⅰ,Ⅱ | - | 10 | 10 | 2-3 | 60
4 |  |  |  | 3 | 9 | 基礎の洗掘による安定性の低下 | 1 | 9 | 基礎の洗掘による安定性の低下（基礎形式） | ● |  | ● |  |  | Ⅰ,Ⅱ,Ⅲ | Ⅰ | 50 | 50 | - | -
5 | 3 | 4 | 鋼部材の疲労による亀裂の発生により重大な損傷が発生する可能性 | 1 | 10 | 主桁の亀裂の発生 | 1 | 11 | 継ぎ手の等級 | ● |  | ● |  | ● | Ⅰ,Ⅱ | Ⅰ | 10 | 35 | 3-4 | 46
6 | [6 empty] | 2 | 16 | 疲労損傷度の蓄積（重さ指定） | ● |  |  |  | ● | Ⅰ,Ⅱ | Ⅰ | 10
7 | [6 empty] | 3 | 17 | 橋梁の種類による疲労亀裂発生の可能性 | ● |  |  |  | ● | Ⅰ,Ⅱ | Ⅰ | 10
8 | [6 empty] | 4 | 18 | 設計基準による疲労亀裂発生の可能性 | ● |  |  |  | ● | Ⅰ | Ⅰ,Ⅱ | 5
9 |  |  |  | 2 | 12 | 鋼床版の亀裂の発生 | 1 | 13 | 継ぎ手の等級 | ● |  | ● |  | ● | Ⅰ,Ⅱ | Ⅰ | 10 | 25 | 3-4 | 36
10 | [6 empty] | 2 | 16 | 疲労損傷度の蓄積（重さ指定） | ● |  |  |  | ● | Ⅰ,Ⅱ | Ⅰ | 10
11 | [6 empty] | 4 | 18 | 設計基準による疲労亀裂発生の可能性 | ● |  |  |  | ● | Ⅰ | Ⅰ,Ⅱ | 5
12 |  |  |  | 3 | 14 | 鋼製橋脚の亀裂の発生 | 1 | 15 | 継ぎ手の等級 | ● |  | ● |  | ● | Ⅰ,Ⅱ | Ⅰ | 10 | 25 | 3-4 | 36
13 | [6 empty] | 2 | 16 | 疲労損傷度の蓄積（重さ指定） | ● |  |  |  | ● | Ⅰ,Ⅱ | Ⅰ | 10
14 | [6 empty] | 4 | 18 | 設計基準による疲労亀裂発生の可能性 | ● |  |  |  | ● | Ⅰ | Ⅰ,Ⅱ | 5
15 |  |  |  | 4 | 16 | 疲労損傷度の蓄積（交通量） | 1 | 15 | 継ぎ手の等級 |  |  |  |  | ● | Ⅰ | Ⅰ | 2 | 11 | - | -
16 | [6 empty] | 2 | 16 | 疲労損傷度の蓄積（重さ指定） |  |  |  |  | ● | Ⅰ | Ⅰ | 2
17 | [6 empty] | 3 | 17 | 橋梁の種類による疲労亀裂発生の可能性 |  |  |  |  | ● | Ⅰ | Ⅰ | 2
18 | [6 empty] | 4 | 18 | 設計基準による疲労亀裂発生の可能性 |  |  |  |  | ● | Ⅰ | Ⅰ,Ⅱ | 5
19 | 4 | 5 | コンクリート部材の疲労により重大な損傷が発生する可能性 | 1 | 19 | ＲＣ床版の床版ひび割れ、抜け落ちの状況 | 1 | 20 | 疲労損傷度の蓄積（重さ指定） | ● |  |  | ● | ● | Ⅰ,Ⅱ,Ⅲ | Ⅰ | 50 | 100 | 4-1 | 107
20 | [6 empty] | 2 | 21 | 設計基準による疲労損傷の可能性 | ● |  |  | ● | ● | Ⅰ,Ⅱ,Ⅲ | Ⅰ,Ⅱ | 50
21 |  |  |  | 2 | 20 | 疲労損傷度の蓄積 | 1 | 20 | 疲労損傷度の蓄積（重さ指定） |  |  |  |  | ● | Ⅰ | Ⅰ | 2 | 7 | - | -
22 | [6 empty] | 2 | 21 | 設計基準による疲労損傷の可能性 |  |  |  |  | ● | Ⅰ | Ⅰ,Ⅱ | 5
23 | 5 | 6 | ・複合構造、PC舟形橋梁等、構造的に不可視箇所があり損傷の発見の遅延により重大な損傷が発生する可能性 | 1 | 22 | 不可視箇所の損傷 | 1 | 23 | 不可視箇所の有無 | ● | ● | ● | ● |  | Ⅰ | Ⅰ | 2 | 2 | - | -
24 |  |  |  | 2 | 24 | 不可視箇所の損傷 （鋼板補強を行ったRC床版を有する橋梁） | 2 | 24 | 不可視箇所の有無 （鋼板補強の有無） | ● | ● | ● | ● |  | Ⅰ,Ⅱ | Ⅰ | 10 | 10 | - | -
25 | 6 | 7 | ・ゲルバー橋で、ヒンジ部のひび割れ等の損傷により橋梁全体の安全性が低下する可能性 | 1 | 25 | 掛け違い切欠き部（ヒンジ部等）の損傷（鋼橋） | 1 | 25 | ゲルバー橋か否か | ● |  | ● |  | ● | Ⅰ,Ⅱ | Ⅱ | 25 | 25 | - | -
26 |  |  |  | 2 | 25 | 掛け違い切欠き部（ヒンジ部等）の損傷（コンクリート橋） |  |  |  | ● |  | ● |  | ● | Ⅰ,Ⅱ | Ⅱ | 25 | 25 | - | -
27 | 7 | 8 | ・耐震補強費用が高く、更新によりトータルコストが安価となる可能性 |  |  |  | 1 | 27 | 耐震補強の必要性 | ● |  | ● | ● |  | - | Ⅰ,Ⅲ | 50 | 50 | 7-1 | 26
28 | [6 empty] | 2 | 28 | 橋脚・基礎形式 | ● |  | ● | ● |  | - | Ⅰ,Ⅱ | 2 | 2 | - | -
29 | 8 | 9 | ・車両大型化に対する耐荷力補強費用が高く、更新によりトータルコストが安価となる可能性 | 1 | 29 | 主桁の損傷による耐荷力の低下の可能性 | 1 | 29 | ・耐荷力補強の必要性 | ● |  |  |  | ● | Ⅰ | Ⅰ,Ⅱ | 10 | 10
30 | 9 | 10 | ・アルカリシリカ反応性骨材により、鉄筋破断など重大な損傷が発生する可能性 | 1 | 30 | アルカリシリカ反応性骨材による損傷 | 1 | 30 | アルカリシリカ反応性骨材による損傷の可能性（建設年次） | ● |  | ● | ● | ● | Ⅰ,Ⅱ,Ⅲ | Ⅰ | 50 | 50 | - | -
31 | 10 | 11 | ・海砂を使用しており塩分の除去が困難で断面減少を伴う腐食が生じている可能性 | 1 | 31 | 塩害による損傷状況（海砂） | 1 | 31 | 塩害（海砂）による損傷の可能性 | ● |  | ● | ● | ● | Ⅰ,Ⅱ | Ⅰ | 10 | 10 | - | -
32 | 11 | 12 | ・F11Tなど水素脆性による遅れ破壊が懸念される橋梁で、ボルトの使用本数が多く、交換による要因の除去が困難なため橋梁全体の安全性が低下する可能性 | 1 | 32 | ボルトの損傷状況 | 1 | 33 | ボルトの種類 |  |  | ● | ● | ● | Ⅰ,Ⅱ | Ⅰ | 10 | 20 | - | -
33 | [6 empty] | 2 | 34 | ボルトの本数 |  |  | ● | ● | ● | Ⅰ,Ⅱ | Ⅰ | 10
34 | 12 | 13 | ・リベットを用いた橋梁で、交換による要因の除去が困難なため橋梁全体の安全性が低下する可能性 | 1 | 35 | リベットの損傷状況 | あ | 36 | リベットの有無 |  |  | ● | ● | ● | Ⅰ,Ⅱ | Ⅰ | 10 | 10 | - | -
35 | 13 | 15 | ・海からの飛来塩分の影響による損傷で橋梁全体の安全性が低下する可能性 ・凍結防止剤散布での塩分による損傷で橋梁全体の安全性が低下する可能性 | 1 | 38 | 塩害による損傷状況 | 1 | 40 | 塩害の影響度 | ● |  |  | ● | ● | Ⅰ,Ⅱ | Ⅰ | 10 | 20 | - | -
36 | [6 empty] | 2 | 41 | かぶり、水セメント比 |  |  |  | ● | ● | Ⅰ,Ⅱ | Ⅰ | 10
37 | 14 | 17 | ・複数部材が同時に損傷しており維持管理コストが高くなる可能性 | 1 | 45 | 大規模な対策が必要な部材の数 | [7 empty] | ● | Ⅱ | - | 10 | 10 | - | -
38 | 15 | 20 | ・長期間の使用に伴い、内在する劣化リスクが高まり、当面の補修を実施しても短期間で再補修が必要となる可能性 | 1 | 48 | 健全度（上部工） | 1 | 48 | 内在する劣化リスクの有無 （高齢橋梁） |  |  |  | ● | ● | Ⅱ | Ⅱ | 25 | 25 | - | -
39 | 16 | 21 | ・短期間に繰り返し対策が必要となることで、ライフサイクルコストが高くなる可能性 | 1 | 49 | 過去に補強、補修された橋梁 | [6 empty] | ● | ● | Ⅱ | - | 10 | 10 | - | -
40 | 17 | 22 | ・河川を渡る橋梁で、現行の基準径間長不足、河川阻害率の超過の可能性 |  |  |  | 1 | 50 | 基準径間長確保の有無 |  | ● |  |  |  | - | Ⅰ | 1 | 1 | 16-2 | 2
41 | [6 empty] | 2 | 51 | 河川阻害の状況 |  | ● |  |  |  | - | Ⅰ | 1 | 1 | - | -
42 | [6 empty] | 3 | 52 | 設計基準による評価 |  | ● |  |  |  | - | Ⅰ | 1 | 1 | - | -
43 | 18 | 24 | ・拡幅事業 ・取付け道路と比べ、橋梁部のみ幅員減少 |  |  |  | 1 | 54 | 交通ボトルネック橋梁 |  | ● |  |  |  | - | Ⅰ,Ⅲ | 50 | 50 | - | -
1

## ②性能低下評価基準
性能低下に関する評価指標（案）
評価の視点 |  |  |  |  | 評価指標
要因 | 大項目 NO | 評価内容 | 小項目 NO | 評価項目 | 性能低下評価指標 | Ⅰ | Ⅱ | Ⅲ
構造的要因 | 1 | ＰＣ橋のＰＣ鋼材の断面減少及び破断により構造の安全性に影響する可能性 | 1 | PC鋼材の損傷 | PC鋼材の損傷の可能性を下記の状況の組み合わせで判定 ・PC鋼材に沿ったひびわれの有無 ・剥離鉄筋露出の健全度 ・遊離石灰の健全度 ・橋面防水の有無 ・主桁の健全度 | ●PC鋼材の損傷の可能性有り ・PC鋼材に沿ったひびわれが発生している状態 ●健全度（主桁）＜40 | ●PC鋼材の損傷の可能性大 ・PC鋼材に沿ったひびわれが発生し、錆汁が確認される。 ・剥離鉄筋露出箇所でPC鋼材の損傷が確認される。 | ●PC鋼材の破断 ・定期点検でＰＣ鋼材の破断が疑われた場合、詳細調査を実施し、破断の有無を確認
構造的要因 | 2 | 損傷の発生により、構造の安全性に影響する可能性 | 1 | 曲げモーメントの大きな支間中央部の損傷 （衝突、火災による異常なたわみ、応力による損傷など） | ・異常なたわみの有無 ・応力によるひびわれ |  | ●異常なたわみ有 ●曲げひびわれ
|  |  | 2 | 橋台・橋脚の傾きの有無 | ・基礎の健全度 | ●橋台・橋脚の傾き有り | ●橋台・橋脚の傾き有り ●進行が見られる
|  |  | 3 | 基礎の洗掘による安定性の低下 | ・基礎の健全度 | ●フーチング天端が露出 | ●ケーソン基礎の洗掘 | ●フーチング下端が露出
構造的要因 | 3 | 鋼部材の疲労による亀裂の発生により重大な損傷が発生する可能性 | 1 | 主桁の亀裂の発生 | ・亀裂の発生状況 | ●亀裂箇所1箇所有り | ●亀裂箇所複数有り
|  |  | 2 | 鋼床版の亀裂の発生 | ・亀裂の発生状況 | ●亀裂箇所1箇所有り | ●亀裂箇所複数有り
|  |  | 3 | 鋼性橋脚の亀裂の発生 | ・亀裂の発生状況 | ●亀裂箇所1箇所有り | ●亀裂箇所複数有り
|  |  | 4 | 疲労損傷度の蓄積 | ・経過年 ・大型車交通量 | ●頻度補正した載荷回数が200万回以上 ADTT×0.03×365×経過年数 ADTT：1方向辺りの日大型車台数 ※3千台/日/車線で60年相当
| 4 | コンクリート部材の疲労により重大な損傷が発生する可能性 | 1 | ＲＣ床版の床版ひび割れ、抜け落ちの状況 | 以下に示す床版の損傷状況 ・抜け落ち ・床版ひびわれ | ●床版ひびわれ-E | ●抜け落ち-E | ●桁端部以外のパネルで抜け落ち
|  |  | 2 | 疲労損傷度の蓄積 | ・経過年 ・大型車交通量 | ●頻度補正した載荷回数が200万回以上 ADTT×0.03×365×経過年数 ADTT：1方向辺りの日大型車台数 ※3千台/日/車線で60年相当
構造的要因 | 5 | ・複合構造、PC舟形橋梁等、構造的に不可視箇所があり損傷の発見の遅延により重大な損傷が発生する可能性 | 1 | 不可視箇所の損傷 | ・対象部材周辺の損傷状況による不可視箇所の損傷可能性の有無 | ●損傷可能性有り
|  |  | 2 | 不可視箇所の損傷 （鋼板補強を行ったRC床版を有する橋梁） | ・鋼板接着部の異常 | ●損傷可能性有り ・遊離石灰-E（錆汁を伴う） | ●床版の砂利化 ・詳細点検で確認
構造的要因 | 6 | ・ゲルバー橋で、ヒンジ部のひび割れ等の損傷により橋梁全体の安全性が低下する可能性 | 1 | 掛け違い切欠き部（ヒンジ部等）の損傷 （鋼橋） | 下記の損傷状況により評価 ・亀裂、腐食 ※ヒンジ部の損傷を対象 | ●ヒンジ部の損傷 ・腐食-D,E | ●ヒンジ部の損傷 ・亀裂-E
|  |  | 2 | 掛け違い切欠き部（ヒンジ部等）の損傷 （コンクリート橋） | 下記の損傷状況により評価 ・ひびわれ、剥離鉄筋露出 ※ヒンジ部の損傷を対象 | ●ヒンジ部の損傷 ・ひびわれ-D,E ・剥離・鉄筋露出-C,D | ●ヒンジ部の損傷 ・剥離・鉄筋露出-E ・ひびわれ（応力ひびわれ）
構造的要因 | 8 | ・車両大型化に対する耐荷力補強費用が高く、更新によりライフサイクルコストが安価となる可能性 | 1 | 主桁の損傷による耐荷力の低下の可能性 | ・主桁の健全度 | ●健全度（主桁）≦40 ●応力による損傷 ・曲げひびわれ、せん断ひびわれ ・変形、亀裂 等
質的要因 | 9 | ・アルカリシリカ反応性骨材により、鉄筋破断など重大な損傷が発生する可能性 | 1 | アルカリシリカ反応性骨材による損傷の可能性 | 下記の損傷状況により評価 ・ひびわれ（アルカリ骨材反応によるひびわれかどうかの判定） | ●ひびわれの状況 ・アルカリシリカ反応によるひびわれの可能性（PC桁軸方向、橋脚梁水平方向など） | ●アルカリシリカ反応試験の結果 ｢無害でない｣と判定 ・損傷に伴い実施する詳細調査の結果 | ●鉄筋破断
| 10 | ・海砂を使用しており塩分の除去が困難で断面減少を伴う腐食が生じている可能性 | 1 | 塩害による損傷状況（海砂） | ・コンクリート部材の健全度 | ●健全度（主桁、床版、下部工） ≦40 | ●健全度（主桁、床版、下部工） ≦40 ●鉄筋位置の塩分量1.2kg/m3以上 ・損傷に伴い実施する詳細調査の結果
| 11 | ・F11Tなど水素脆性による遅れ破壊が懸念される橋梁で、ボルトの使用本数が多く、交換による要因の除去が困難なため橋梁全体の安全性が低下する可能性 | 1 | ボルトの損傷状況 | ・ボルトの脱落 | ●脱落-Eが1箇所 | ●脱落-Eが複数個所見られる
| 12 | ・リベットを用いた橋梁で、交換による要因の除去が困難なため橋梁全体の安全性が低下する可能性 | 1 | リベットの損傷状況 | ・ボルトの脱落 | ●脱落-Eが1箇所 | ●脱落-Eが複数個所見られる
質的要因 | 13 | ・海からの飛来塩分の影響による損傷で橋梁全体の安全性が低下する可能性 ・凍結防止剤散布での塩分による損傷で橋梁全体の安全性が低下する可能性 | 1 | 塩害による損傷状況 | ・コンクリート主要部材の健全度 ※コンクリートの主部材の最小値 | ●健全度（主桁、床版、下部工） ≦40 | ●健全度（主桁、床版、下部工） ≦40 ●鉄筋位置の塩分量1.2kg/m3以上 ・損傷に伴い実施する詳細調査の結果
量的要因 | 14 | ・対策が広範囲となり維持管理コストが高くなる可能性 | 1 | 大規模な対策が必要な部材の数 | ・健全度（主桁、床版、支承） |  | ●健全度≦40 3つ
時間的要因 | 15 | ・長期間の使用に伴い、内在する劣化リスクが高まり、当面の補修を実施しても短期間で再補修が必要となる可能性 | 1 | 内在する劣化リスクの有無 | ・橋梁の健全度 ※高齢化橋梁（６０年以上） |  | ●健全度≦70
時間的要因 | 16 | ・短期間に繰り返し対策が必要となることで、ライフサイクルコストが高くなる可能性 | 1 | 過去に補強、補修された橋梁 | ・補修間隔 |  | ●5年以内に再補修
2

## ③性能不足評価基準
性能不足に関する評価指標(案）
評価の視点
要因 | 大項目 NO | 評価内容 | 小項目 NO | 評価項目 | 性能不足評価指標 | Ⅰ | Ⅱ | Ⅲ
構造的要因 | 1 | ＰＣ橋のＰＣ鋼材の断面減少及び破断により構造の安全性に影響する可能性 | 1 | ケーブル定着部状況（上縁定着） | ・建設年度 | ●1993年以前のPC橋
構造的要因 | 2 | 損傷の発生により、構造の安全性に影響する可能性 | 1 | 基礎の洗掘による安定性の低下（基礎形式） | ・根固め工の有無 | ●根固め工_無
構造的要因 | 3 | 鋼部材の疲労による亀裂の発生により重大な損傷が発生する可能性 | 1 | 主桁の継手構造（等級） 鋼橋＿鋼床版の継手構造（等級） 鋼橋橋脚＿橋脚の継手構造（等級） | ・適用示方書 | ●平成8年道示以前の橋梁
|  |  | 2 | 疲労損傷度の蓄積 | ・重さ指定道路 | ●重さ指定道路
|  |  | 3 | 橋梁の種類による疲労亀裂発生の可能性 | ・橋種 | ●鋼床版を有する鋼橋 ●補剛桁を有する特殊橋梁 ・アーチ、・トラス、・斜張橋 ・ゲルバー橋（鋼）
|  |  | 4 | 設計基準による疲労亀裂発生の可能性 | ・設計基準 | ●昭和47年道示以降 ～平成2年道示以前の鋼橋 | ●昭和39年道示以前の鋼橋
| 4 | コンクリート部材の疲労により重大な損傷が発生する可能性 | 1 | 疲労損傷度の蓄積 | ・重さ指定道路 | ●重さ指定道路
|  |  | 2 | 設計基準による疲労損傷の可能性 | ・設計基準 | ●昭和47年道示以降 ～平成2年道示以前 | ●昭和39年道示以前の鋼橋
構造的要因 | 5 | ・複合構造、PC舟形橋梁等、構造的に不可視箇所があり損傷の発見の遅延により重大な損傷が発生する可能性 | 1 | 不可視箇所の有無 | ・不可視箇所の有無 | ●不可視箇所有
|  |  | 2 | 不可視箇所の有無 （鋼板補強の有無） | ・鋼板接着補強の有無 | ●鋼板接着補強有
構造的要因 | 6 | ・ゲルバー橋で、ヒンジ部のひび割れ等の損傷により橋梁全体の安全性が低下する可能性 | 1 | 橋梁種別による損傷の可能性 | ・ゲルバー桁か否か |  | ●ゲルバー桁
構造的要因 | 7 | ・耐震補強費用が高く、更新によりトータルコストが安価となる可能性 | 1 | 耐震補強の必要性 | ・耐震補強計画の有無 | ●耐震補強計画有 |  | ●耐震補強計画有 ●大規模な補強が必要なもの
|  |  | 2 | 橋脚・基礎形式 | ・橋脚、基礎形式 | ●杭基礎 ●ケーソン基礎 | ●パイルベント
構造的要因 | 8 | ・車両大型化のための補強費用が高く、更新によりトータルコストが安価となる可能性 | 1 | 耐荷力照査結果 | 耐荷力照査結果 | ●耐荷力照査OUT ●25ｔ指定道路以外 | ●耐荷力照査OUT ●補強計画有
質的要因 | 9 | ・アルカリシリカ反応性骨材により、鉄筋破断など重大な損傷が発生する可能性 | 1 | アルカリシリカ反応性骨材による損傷の可能性 | ・建設年次 | ●建設年次1986年以前の橋梁
| 10 | ・海砂を使用しており塩分の除去が困難で断面減少を伴う腐食が生じている可能性 | 2 | 塩害（海砂）による損傷の可能性 | ・建設年次 | ●建設年次が1960年～1986年
| 11 | ・F11Tなど水素脆性による遅れ破壊が懸念される橋梁で、ボルトの使用本数が多く、交換による要因の除去が困難なため橋梁全体の安全性が低下する可能性 | 1 | ボルトの種類 | ・F11Tの使用 | ●F11Tを使用
|  |  | 2 | ボルトの本数 | ・橋種 | ●特殊橋梁
| 12 | ・リベットを用いた橋梁で、交換による要因の除去が困難なため橋梁全体の安全性が低下する可能性 | 1 | リベットの有無 | ・リベットの使用 | ●リベットを使用
質的要因 | 13 | ・海からの飛来塩分の影響による損傷で橋梁全体の安全性が低下する可能性 ・薬剤散布での塩分による損傷で橋梁全体の安全性が低下する可能性 | 1 | 塩害の影響度 | 架橋環境 ・海岸線からの距離 ・凍結防止剤散布状況 | ●海岸線から200ｍまで ●凍結防止剤散布路線
|  |  | 2 | かぶり、水セメント比 | ・建設年度 | ●昭和55年道示以前
時間的要因 | 15 | ・長期間の使用に伴い、内在する劣化リスクが高まり、当面の補修を実施しても短期間で再補修が必要となる可能性 | 1 | 内在する劣化リスクの有無 | ・経過年数 ※建設後７０年を超える高齢化橋梁 | ●建設後60年を越え、70年未満 | ●建設後70年を越える
幾何学的要因 | 17 | ・河川を渡る橋梁で、現行の基準径間長不足、河川阻害率の超過の可能性 | 1 | ・基準径間長確保の有無 | ・基準径間長の照査結果 | ●基準径間長を満足しない
|  |  | 2 | ・河川阻害の状況 | ・河川阻害率の照査結果 | ●河川阻害率5％を超える
|  |  | 3 | ・設計基準による評価 | ・建設年度 | ●1及び２を除く橋脚を有する渡河橋のうち、建設年次が1976年以前 ※河川構造令（S51）
幾何学的要因 | 18 | ・拡幅事業 ・取付け道路と比べ、橋梁部のみ幅員減少 | 1 | 交通ボトルネック橋梁 | ・拡幅事業計画の有無 | ●拡幅事業計画無の ボトルネック橋梁 |  | ●拡幅事業計画有
3